## Atados_Detalle
ID_Atado | Folio | ID_Atado_Proveedor | SKU | Grado_Acero | Num_Colada | Lote_Heat | Espesor_Medido_1_in | Espesor_Medido_2_in | Espesor_Medido_3_in | Espesor_Medido_4_in | Espesor_Medido_5_in | Espesor_Medido_6_in | Espesor_Medido_7_in | Espesor_Medido_8_in | Espesor_Medido_9_in | Espesor_Medido_10_in | Espesor_Medido_11_in | Espesor_Medido_12_in | Ancho_Medido_in | Largo_Medido_in | Cantidad_Hojas | Peso_Total_Kg | Peso_Total_Lb | Zinc_Medido_oz_ft2 | Dureza_Medida_HRB | Aceitado_OK | Defectos_Visuales | Ubicacion_Almacen | Estatus_Calidad | Observaciones | Placa
INC-2026-0001-A01 | INC-2026-0001 | ACEROMEX 01 | SKU-DECP-16 | SAE 1008 CS | COL-2603210220 | LOT-23687 | 0.059 | 0.059 | 0.06 | [9 empty] | 48 | 120 | 45 | 2029 | 4473.2 | 0 | 60 | Sí | Ninguno | Almacén Metales | Aceptado | Material con daños en el acabado (oxido) | 1
INC-2026-0001-A01 | INC-2026-0001 | ACEROMEX 01 | SKU-DECP-16 | SAE 1008 CS | COL-2603210220 | LOT-23687 | 0.059 | 0.06 | 0.059 | [9 empty] | 48 | 120 | 45 | 2029 | 4473.2 | 0 | 60 | Sí | Ninguno | Almacén Metales | Aceptado | Material con daños en el acabado (oxido) | 2
INC-2026-0001-A01 | INC-2026-0001 | ACEROMEX 01 | SKU-DECP-16 | SAE 1008 CS | COL-2603210220 | LOT-23687 | 0.059 | 0.06 | 0.06 | [9 empty] | 48 | 120 | 45 | 2029 | 4473.2 | 0 | 60 | Sí | Ninguno | Almacén Metales | Aceptado | Material con daños en el acabado (oxido) | 3
INC-2026-0001-A01 | INC-2026-0001 | ACEROMEX 01 | SKU-DECP-16 | SAE 1008 CS | COL-2603210220 | LOT-23687 | 0.059 | 0.06 | 0.06 | [9 empty] | 48 | 120 | 45 | 2029 | 4473.2 | 0 | 60 | Sí | Ninguno | Almacén Metales | Aceptado | Material con daños en el acabado (oxido) | 4
INC-2026-0001-A02 | INC-2026-0001 | ACEROMEX 02 | SKU-DECP-16 | SAE 1008 CS | COL-2603210220 | LOT-23687 | 0.059 | 0.06 | 0.059 | [9 empty] | 48 | 120 | 45 | 2029 | 4473.2 | 0 | 60 | Sí | Ninguno | Almacén Metales | Aceptado | Material con daños en el acabado (oxido) | 1
INC-2026-0001-A02 | INC-2026-0001 | ACEROMEX 02 | SKU-DECP-16 | SAE 1008 CS | COL-2603210220 | LOT-23687 | 0.059 | 0.059 | 0.059 | [9 empty] | 48 | 120 | 45 | 2029 | 4473.2 | 0 | 60 | Sí | Ninguno | Almacén Metales | Aceptado | Material con daños en el acabado (oxido) | 2
INC-2026-0001-A02 | INC-2026-0001 | ACEROMEX 02 | SKU-DECP-16 | SAE 1008 CS | COL-2603210220 | LOT-23687 | 0.06 | 0.059 | 0.059 | [9 empty] | 48 | 120 | 45 | 2029 | 4473.2 | 0 | 60 | Sí | Ninguno | Almacén Metales | Aceptado | Material con daños en el acabado (oxido) | 3
INC-2026-0001-A02 | INC-2026-0001 | ACEROMEX 02 | SKU-DECP-16 | SAE 1008 CS | COL-2603210220 | LOT-23687 | 0.06 | 0.059 | 0.059 | [9 empty] | 48 | 120 | 45 | 2029 | 4473.2 | 0 | 60 | Sí | Ninguno | Almacén Metales | Aceptado | Material con daños en el acabado (oxido) | 4
INC-2026-0001-A03 | INC-2026-0001 | ACEROMEX 03 | SKU-DECP-16 | SAE 1008 CS | COL-2603210220 | LOT-23687 | 0.059 | 0.06 | 0.059 | [9 empty] | 48 | 120 | 45 | 2029 | 4473.2 | 0 | 60 | Sí | Ninguno | Almacén Metales | Aceptado | Material con daños en el acabado (rayones profundos ) | 1
INC-2026-0001-A03 | INC-2026-0001 | ACEROMEX 03 | SKU-DECP-16 | SAE 1008 CS | COL-2603210220 | LOT-23687 | 0.059 | 0.059 | 0.059 | [9 empty] | 48 | 120 | 45 | 2029 | 4473.2 | 0 | 60 | Sí | Ninguno | Almacén Metales | Aceptado | Material con daños en el acabado (rayones profundos ) | 2
INC-2026-0001-A03 | INC-2026-0001 | ACEROMEX 03 | SKU-DECP-16 | SAE 1008 CS | COL-2603210220 | LOT-23687 | 0.06 | 0.059 | 0.059 | [9 empty] | 48 | 120 | 45 | 2029 | 4473.2 | 0 | 60 | Sí | Ninguno | Almacén Metales | Aceptado | Material con daños en el acabado (rayones profundos ) | 3
INC-2026-0001-A03 | INC-2026-0001 | ACEROMEX 03 | SKU-DECP-16 | SAE 1008 CS | COL-2603210220 | LOT-23687 | 0.06 | 0.059 | 0.059 | [9 empty] | 48 | 120 | 45 | 2029 | 4473.2 | 0 | 60 | Sí | Ninguno | Almacén Metales | Aceptado | Material con daños en el acabado (rayones profundos ) | 4
INC-2026-0001-A04 | INC-2026-0001 | ACEROMEX 04 | SKU-DECP-16 | SAE 1008 CS | COL-2603210220 | LOT-23687 | 0.059 | 0.059 | 0.059 | [9 empty] | 48 | 120 | 45 | 2029 | 4473.2 | 0 | 60 | Sí | Ninguno | Almacén Metales | Aceptado | Excelente estado superficial | 1
INC-2026-0001-A04 | INC-2026-0001 | ACEROMEX 04 | SKU-DECP-16 | SAE 1008 CS | COL-2603210220 | LOT-23687 | 0.059 | 0.059 | 0.059 | [9 empty] | 48 | 120 | 45 | 2029 | 4473.2 | 0 | 60 | Sí | Ninguno | Almacén Metales | Aceptado | Excelente estado superficial | 2
INC-2026-0001-A04 | INC-2026-0001 | ACEROMEX 04 | SKU-DECP-16 | SAE 1008 CS | COL-2603210220 | LOT-23687 | 0.059 | 0.059 | 0.059 | [9 empty] | 48 | 120 | 45 | 2029 | 4473.2 | 0 | 60 | Sí | Ninguno | Almacén Metales | Aceptado | Excelente estado superficial | 3
INC-2026-0001-A04 | INC-2026-0001 | ACEROMEX 04 | SKU-DECP-16 | SAE 1008 CS | COL-2603210220 | LOT-23687 | 0.059 | 0.059 | 0.059 | [9 empty] | 48 | 120 | 45 | 2029 | 4473.2 | 0 | 60 | Sí | Ninguno | Almacén Metales | Aceptado | Excelente estado superficial | 4
INC-2026-0001-A05 | INC-2026-0001 | ACEROMEX 05 | SKU-DECP-16 | SAE 1008 CS | COL-2603210220 | LOT-23687 | 0.059 | 0.059 | 0.059 | [9 empty] | 48 | 120 | 45 | 2029 | 4473.2 | 0 | 60 | Sí | Ninguno | Almacén Metales | Aceptado | Excelente estado superficial | 1
INC-2026-0001-A05 | INC-2026-0001 | ACEROMEX 05 | SKU-DECP-16 | SAE 1008 CS | COL-2603210220 | LOT-23687 | 0.059 | 0.059 | 0.059 | [9 empty] | 48 | 120 | 45 | 2029 | 4473.2 | 0 | 60 | Sí | Ninguno | Almacén Metales | Aceptado | Excelente estado superficial | 2
INC-2026-0001-A05 | INC-2026-0001 | ACEROMEX 05 | SKU-DECP-16 | SAE 1008 CS | COL-2603210220 | LOT-23687 | 0.059 | 0.059 | 0.059 | [9 empty] | 48 | 120 | 45 | 2029 | 4473.2 | 0 | 60 | Sí | Ninguno | Almacén Metales | Aceptado | Excelente estado superficial | 3
INC-2026-0001-A05 | INC-2026-0001 | ACEROMEX 05 | SKU-DECP-16 | SAE 1008 CS | COL-2603210220 | LOT-23687 | 0.059 | 0.059 | 0.059 | [9 empty] | 48 | 120 | 45 | 2029 | 4473.2 | 0 | 60 | Sí | Ninguno | Almacén Metales | Aceptado | Excelente estado superficial | 4
INC-2026-0001-A06 | INC-2026-0001 | ACEROMEX 06 | SKU-DECP-16 | SAE 1008 CS | COL-2603210220 | LOT-23687 | 0.059 | 0.059 | 0.059 | [9 empty] | 48 | 120 | 45 | 2029 | 4473.2 | 0 | 60 | Sí | Ninguno | Almacén Metales | Aceptado | Material con daños en el acabado (Oxido) | 1
INC-2026-0001-A06 | INC-2026-0001 | ACEROMEX 06 | SKU-DECP-16 | SAE 1008 CS | COL-2603210220 | LOT-23687 | 0.059 | 0.059 | 0.059 | [9 empty] | 48 | 120 | 45 | 2029 | 4473.2 | 0 | 60 | Sí | Ninguno | Almacén Metales | Aceptado | Material con daños en el acabado (Oxido) | 2
INC-2026-0001-A06 | INC-2026-0001 | ACEROMEX 06 | SKU-DECP-16 | SAE 1008 CS | COL-2603210220 | LOT-23687 | 0.059 | 0.059 | 0.059 | [9 empty] | 48 | 120 | 45 | 2029 | 4473.2 | 0 | 60 | Sí | Ninguno | Almacén Metales | Aceptado | Material con daños en el acabado (Oxido) | 3
INC-2026-0001-A06 | INC-2026-0001 | ACEROMEX 06 | SKU-DECP-16 | SAE 1008 CS | COL-2603210220 | LOT-23687 | 0.059 | 0.059 | 0.059 | [9 empty] | 48 | 120 | 45 | 2029 | 4473.2 | 0 | 60 | Sí | Ninguno | Almacén Metales | Aceptado | Material con daños en el acabado (Oxido) | 4
INC-2026-0001-A07 | INC-2026-0001 | ACEROMEX 07 | SKU-DECP-16 | SAE 1008 CS | COL-2603210220 | LOT-23687 | 0.06 | 0.06 | 0.06 | [9 empty] | 48 | 120 | 45 | 2029 | 4473.2 | 0 | 60 | Sí | Ninguno | Almacén Metales | Aceptado | Excelente estado superficial | 1
INC-2026-0001-A07 | INC-2026-0001 | ACEROMEX 07 | SKU-DECP-16 | SAE 1008 CS | COL-2603210220 | LOT-23687 | 0.059 | 0.059 | 0.059 | [9 empty] | 48 | 120 | 45 | 2029 | 4473.2 | 0 | 60 | Sí | Ninguno | Almacén Metales | Aceptado | Excelente estado superficial | 2
INC-2026-0001-A07 | INC-2026-0001 | ACEROMEX 07 | SKU-DECP-16 | SAE 1008 CS | COL-2603210220 | LOT-23687 | 0.058 | 0.058 | 0.058 | [9 empty] | 48 | 120 | 45 | 2029 | 4473.2 | 0 | 60 | Sí | Ninguno | Almacén Metales | Aceptado | Excelente estado superficial | 3
INC-2026-0001-A07 | INC-2026-0001 | ACEROMEX 07 | SKU-DECP-16 | SAE 1008 CS | COL-2603210220 | LOT-23687 | 0.059 | 0.059 | 0.059 | [9 empty] | 48 | 120 | 45 | 2029 | 4473.2 | 0 | 60 | Sí | Ninguno | Almacén Metales | Aceptado | Excelente estado superficial | 4
INC-2026-0001-A08 | INC-2026-0001 | ACEROMEX 08 | SKU-DECP-16 | SAE 1008 CS | COL-2603210220 | LOT-23687 | 0.058 | 0.059 | 0.058 | [9 empty] | 48 | 120 | 45 | 2029 | 4473.2 | 0 | 60 | Sí | Ninguno | Almacén Metales | Aceptado | Excelente estado superficial | 1
INC-2026-0001-A08 | INC-2026-0001 | ACEROMEX 08 | SKU-DECP-16 | SAE 1008 CS | COL-2603210220 | LOT-23687 | 0.06 | 0.06 | 0.06 | [9 empty] | 48 | 120 | 45 | 2029 | 4473.2 | 0 | 60 | Sí | Ninguno | Almacén Metales | Aceptado | Excelente estado superficial | 2
INC-2026-0001-A08 | INC-2026-0001 | ACEROMEX 08 | SKU-DECP-16 | SAE 1008 CS | COL-2603210220 | LOT-23687 | 0.059 | 0.059 | 0.059 | [9 empty] | 48 | 120 | 45 | 2029 | 4473.2 | 0 | 60 | Sí | Ninguno | Almacén Metales | Aceptado | Excelente estado superficial | 3
INC-2026-0001-A08 | INC-2026-0001 | ACEROMEX 08 | SKU-DECP-16 | SAE 1008 CS | COL-2603210220 | LOT-23687 | 0.06 | 0.06 | 0.06 | [9 empty] | 48 | 120 | 45 | 2029 | 4473.2 | 0 | 60 | Sí | Ninguno | Almacén Metales | Aceptado | Excelente estado superficial | 4
INC-2026-0001-A09 | INC-2026-0001 | ACEROMEX 09 | SKU-DECP-16 | SAE 1008 CS | COL-2603210220 | LOT-23687 | 0.059 | 0.059 | 0.059 | [9 empty] | 48 | 120 | 45 | 2029 | 4473.2 | 0 | 60 | Sí | Ninguno | Almacén Metales | Aceptado | Excelente estado superficial | 1
INC-2026-0001-A09 | INC-2026-0001 | ACEROMEX 09 | SKU-DECP-16 | SAE 1008 CS | COL-2603210220 | LOT-23687 | 0.059 | 0.059 | 0.059 | [9 empty] | 48 | 120 | 45 | 2029 | 4473.2 | 0 | 60 | Sí | Ninguno | Almacén Metales | Aceptado | Excelente estado superficial | 2
INC-2026-0001-A09 | INC-2026-0001 | ACEROMEX 09 | SKU-DECP-16 | SAE 1008 CS | COL-2603210220 | LOT-23687 | 0.059 | 0.059 | 0.059 | [9 empty] | 48 | 120 | 45 | 2029 | 4473.2 | 0 | 60 | Sí | Ninguno | Almacén Metales | Aceptado | Excelente estado superficial | 3
INC-2026-0001-A09 | INC-2026-0001 | ACEROMEX 09 | SKU-DECP-16 | SAE 1008 CS | COL-2603210220 | LOT-23687 | 0.059 | 0.059 | 0.059 | [9 empty] | 48 | 120 | 45 | 2029 | 4473.2 | 0 | 60 | Sí | Ninguno | Almacén Metales | Aceptado | Excelente estado superficial | 4
INC-2026-0001-A10 | INC-2026-0001 | ACEROMEX 10 | SKU-DECP-16 | SAE 1008 CS | COL-2603210220 | LOT-23687 | 0.058 | 0.058 | 0.058 | [9 empty] | 48 | 120 | 8 | 2029 | 4473.2 | 0 | 60 | Sí | Ninguno | Almacén Metales | Aceptado | Excelente estado superficial | 1
INC-2026-0001-A10 | INC-2026-0001 | ACEROMEX 10 | SKU-DECP-16 | SAE 1008 CS | COL-2603210220 | LOT-23687 | 0.059 | 0.058 | 0.058 | [9 empty] | 48 | 120 | 8 | 2029 | 4473.2 | 0 | 60 | Sí | Ninguno | Almacén Metales | Aceptado | Excelente estado superficial | 2
INC-2026-0001-A10 | INC-2026-0001 | ACEROMEX 10 | SKU-DECP-16 | SAE 1008 CS | COL-2603210220 | LOT-23687 | 0.059 | 0.059 | 0.059 | [9 empty] | 48 | 120 | 8 | 2029 | 4473.2 | 0 | 60 | Sí | Ninguno | Almacén Metales | Aceptado | Excelente estado superficial | 3
INC-2026-0001-A10 | INC-2026-0001 | ACEROMEX 10 | SKU-DECP-16 | SAE 1008 CS | COL-2603210220 | LOT-23687 | 0.059 | 0.059 | 0.059 | [9 empty] | 48 | 120 | 8 | 2029 | 4473.2 | 0 | 60 | Sí | Ninguno | Almacén Metales | Aceptado | Excelente estado superficial | 4
INC-2026-0001-A11 | INC-2026-0001 | ACEROMEX 11 | SKU-DECP-16 | SAE 1008 CS | COL-2603210220 | LOT-23687 | 0.06 | 0.06 | 0.06 | [9 empty] | 48 | 120 | 11 | 2029 | 4473.2 | 0 | 60 | Sí | Ninguno | Almacén Metales | Aceptado | Excelente estado superficial | 1
INC-2026-0001-A11 | INC-2026-0001 | ACEROMEX 11 | SKU-DECP-16 | SAE 1008 CS | COL-2603210220 | LOT-23687 | 0.059 | 0.059 | 0.059 | [9 empty] | 48 | 120 | 11 | 2029 | 4473.2 | 0 | 60 | Sí | Ninguno | Almacén Metales | Aceptado | Excelente estado superficial | 2
INC-2026-0001-A11 | INC-2026-0001 | ACEROMEX 11 | SKU-DECP-16 | SAE 1008 CS | COL-2603210220 | LOT-23687 | 0.059 | 0.059 | 0.059 | [9 empty] | 48 | 120 | 11 | 2029 | 4473.2 | 0 | 60 | Sí | Ninguno | Almacén Metales | Aceptado | Excelente estado superficial | 3
INC-2026-0001-A11 | INC-2026-0001 | ACEROMEX 11 | SKU-DECP-16 | SAE 1008 CS | COL-2603210220 | LOT-23687 | 0.059 | 0.059 | 0.059 | [9 empty] | 48 | 120 | 11 | 2029 | 4473.2 | 0 | 60 | Sí | Ninguno | Almacén Metales | Aceptado | Excelente estado superficial | 4
INC-2026-0001-A12 | INC-2026-0001 | ACEROMEX 12 | SKU-DECP-16 | SAE 1008 CS | COL-2603210220 | LOT-23687 | 0.06 | 0.059 | 0.059 | [9 empty] | 48 | 120 | 45 | 2029 | 4473.2 | 0 | 60 | Sí | Ninguno | Almacén Metales | Aceptado | Excelente estado superficial | 1
INC-2026-0001-A12 | INC-2026-0001 | ACEROMEX 12 | SKU-DECP-16 | SAE 1008 CS | COL-2603210220 | LOT-23687 | 0.06 | 0.06 | 0.06 | [9 empty] | 48 | 120 | 45 | 2029 | 4473.2 | 0 | 60 | Sí | Ninguno | Almacén Metales | Aceptado | Excelente estado superficial | 2
INC-2026-0001-A12 | INC-2026-0001 | ACEROMEX 12 | SKU-DECP-16 | SAE 1008 CS | COL-2603210220 | LOT-23687 | 0.06 | 0.06 | 0.06 | [9 empty] | 48 | 120 | 45 | 2029 | 4473.2 | 0 | 60 | Sí | Ninguno | Almacén Metales | Aceptado | Excelente estado superficial | 3
INC-2026-0001-A12 | INC-2026-0001 | ACEROMEX 12 | SKU-DECP-16 | SAE 1008 CS | COL-2603210220 | LOT-23687 | 0.059 | 0.059 | 0.059 | [9 empty] | 48 | 120 | 45 | 2029 | 4473.2 | 0 | 60 | Sí | Ninguno | Almacén Metales | Aceptado | Excelente estado superficial | 4
INC-2026-0001-A13 | INC-2026-0001 | ACEROMEX 13 | SKU-DECP-16 | SAE 1008 CS | COL-2603210220 | LOT-23687 | 0.06 | 0.06 | 0.06 | [9 empty] | 48 | 120 | 45 | 2029 | 4473.2 | 0 | 60 | Sí | Ninguno | Almacén Metales | Aceptado | Excelente estado superficial | 1
INC-2026-0001-A13 | INC-2026-0001 | ACEROMEX 13 | SKU-DECP-16 | SAE 1008 CS | COL-2603210220 | LOT-23687 | 0.059 | 0.058 | 0.058 | [9 empty] | 48 | 120 | 45 | 2029 | 4473.2 | 0 | 60 | Sí | Ninguno | Almacén Metales | Aceptado | Excelente estado superficial | 2
INC-2026-0001-A13 | INC-2026-0001 | ACEROMEX 13 | SKU-DECP-16 | SAE 1008 CS | COL-2603210220 | LOT-23687 | 0.059 | 0.059 | 0.059 | [9 empty] | 48 | 120 | 45 | 2029 | 4473.2 | 0 | 60 | Sí | Ninguno | Almacén Metales | Aceptado | Excelente estado superficial | 3
INC-2026-0001-A13 | INC-2026-0001 | ACEROMEX 13 | SKU-DECP-16 | SAE 1008 CS | COL-2603210220 | LOT-23687 | 0.059 | 0.058 | 0.058 | [9 empty] | 48 | 120 | 45 | 2029 | 4473.2 | 0 | 60 | Sí | Ninguno | Almacén Metales | Aceptado | Excelente estado superficial | 4
INC-2026-0001-A14 | INC-2026-0001 | ACEROMEX 14 | SKU-DECP-16 | SAE 1008 CS | COL-2603210220 | LOT-23687 | 0.06 | 0.06 | 0.06 | [9 empty] | 48 | 120 | 45 | 2029 | 4473.2 | 0 | 60 | Sí | Ninguno | Almacén Metales | Aceptado | Excelente estado superficial | 1
INC-2026-0001-A14 | INC-2026-0001 | ACEROMEX 14 | SKU-DECP-16 | SAE 1008 CS | COL-2603210220 | LOT-23687 | 0.059 | 0.058 | 0.058 | [9 empty] | 48 | 120 | 45 | 2029 | 4473.2 | 0 | 60 | Sí | Ninguno | Almacén Metales | Aceptado | Excelente estado superficial | 2
INC-2026-0001-A14 | INC-2026-0001 | ACEROMEX 14 | SKU-DECP-16 | SAE 1008 CS | COL-2603210220 | LOT-23687 | 0.059 | 0.059 | 0.059 | [9 empty] | 48 | 120 | 45 | 2029 | 4473.2 | 0 | 60 | Sí | Ninguno | Almacén Metales | Aceptado | Excelente estado superficial | 3
INC-2026-0001-A14 | INC-2026-0001 | ACEROMEX 14 | SKU-DECP-16 | SAE 1008 CS | COL-2603210220 | LOT-23687 | 0.059 | 0.058 | 0.058 | [9 empty] | 48 | 120 | 45 | 2029 | 4473.2 | 0 | 60 | Sí | Ninguno | Almacén Metales | Aceptado | Excelente estado superficial | 4
INC-2026-0001-A15 | INC-2026-0001 | ACEROMEX 15 | SKU-DECP-16 | SAE 1008 CS | COL-2603210220 | LOT-23687 | 0.06 | 0.06 | 0.06 | [9 empty] | 48 | 120 | 45 | 2029 | 4473.2 | 0 | 60 | Sí | Ninguno | Almacén Metales | Aceptado | Excelente estado superficial | 1
INC-2026-0001-A15 | INC-2026-0001 | ACEROMEX 15 | SKU-DECP-16 | SAE 1008 CS | COL-2603210220 | LOT-23687 | 0.059 | 0.059 | 0.059 | [9 empty] | 48 | 120 | 45 | 2029 | 4473.2 | 0 | 60 | Sí | Ninguno | Almacén Metales | Aceptado | Excelente estado superficial | 2
INC-2026-0001-A15 | INC-2026-0001 | ACEROMEX 15 | SKU-DECP-16 | SAE 1008 CS | COL-2603210220 | LOT-23687 | 0.059 | 0.059 | 0.059 | [9 empty] | 48 | 120 | 45 | 2029 | 4473.2 | 0 | 60 | Sí | Ninguno | Almacén Metales | Aceptado | Excelente estado superficial | 3
INC-2026-0001-A15 | INC-2026-0001 | ACEROMEX 15 | SKU-DECP-16 | SAE 1008 CS | COL-2603210220 | LOT-23687 | 0.059 | 0.059 | 0.059 | [9 empty] | 48 | 120 | 45 | 2029 | 4473.2 | 0 | 60 | Sí | Ninguno | Almacén Metales | Aceptado | Excelente estado superficial | 4
INC-2026-0001-A16 | INC-2026-0001 | ACEROMEX 16 | SKU-DECP-16 | SAE 1008 CS | COL-2603210220 | LOT-23687 | 0.059 | 0.059 | 0.059 | [9 empty] | 48 | 120 | 45 | 2029 | 4473.2 | 0 | 60 | Sí | Ninguno | Almacén Metales | Aceptado | Excelente estado superficial | 1
INC-2026-0001-A16 | INC-2026-0001 | ACEROMEX 16 | SKU-DECP-16 | SAE 1008 CS | COL-2603210220 | LOT-23687 | 0.059 | 0.059 | 0.059 | [9 empty] | 48 | 120 | 45 | 2029 | 4473.2 | 0 | 60 | Sí | Ninguno | Almacén Metales | Aceptado | Excelente estado superficial | 2
INC-2026-0001-A16 | INC-2026-0001 | ACEROMEX 16 | SKU-DECP-16 | SAE 1008 CS | COL-2603210220 | LOT-23687 | 0.059 | 0.059 | 0.059 | [9 empty] | 48 | 120 | 45 | 2029 | 4473.2 | 0 | 60 | Sí | Ninguno | Almacén Metales | Aceptado | Excelente estado superficial | 3
INC-2026-0001-A16 | INC-2026-0001 | ACEROMEX 16 | SKU-DECP-16 | SAE 1008 CS | COL-2603210220 | LOT-23687 | 0.059 | 0.059 | 0.059 | [9 empty] | 48 | 120 | 45 | 2029 | 4473.2 | 0 | 60 | Sí | Ninguno | Almacén Metales | Aceptado | Excelente estado superficial | 4
INC-2026-0001-A17 | INC-2026-0001 | ACEROMEX 17 | SKU-DECP-16 | SAE 1008 CS | COL-2603210220 | LOT-23687 | 0.06 | 0.06 | 0.06 | [9 empty] | 48 | 120 | 45 | 2029 | 4473.2 | 0 | 60 | Sí | Ninguno | Almacén Metales | Aceptado | Excelente estado superficial | 1
INC-2026-0001-A17 | INC-2026-0001 | ACEROMEX 17 | SKU-DECP-16 | SAE 1008 CS | COL-2603210220 | LOT-23687 | 0.059 | 0.059 | 0.059 | [9 empty] | 48 | 120 | 45 | 2029 | 4473.2 | 0 | 60 | Sí | Ninguno | Almacén Metales | Aceptado | Excelente estado superficial | 2
INC-2026-0001-A17 | INC-2026-0001 | ACEROMEX 17 | SKU-DECP-16 | SAE 1008 CS | COL-2603210220 | LOT-23687 | 0.058 | 0.058 | 0.058 | [9 empty] | 48 | 120 | 45 | 2029 | 4473.2 | 0 | 60 | Sí | Ninguno | Almacén Metales | Aceptado | Excelente estado superficial | 3
INC-2026-0001-A17 | INC-2026-0001 | ACEROMEX 17 | SKU-DECP-16 | SAE 1008 CS | COL-2603210220 | LOT-23687 | 0.059 | 0.059 | 0.059 | [9 empty] | 48 | 120 | 45 | 2029 | 4473.2 | 0 | 60 | Sí | Ninguno | Almacén Metales | Aceptado | Excelente estado superficial | 4