## Materia_Prima
SKU | Nombre | Tipo_Lamina | Grado_Acero | Espesor_Nominal_in | Espesor_Tolerancia_Min_in | Espesor_Tolerancia_Max_in | Ancho_Nominal_in | Ancho_Tolerancia_Min_in | Ancho_Tolerancia_Max_in | Largo_Nominal_in | Largo_Tolerancia_Min_in | Largo_Tolerancia_Max_in | Zinc_Nominal_oz_ft2 | Zinc_Min_oz_ft2 | Aceitado_Requerido | Dureza_Max_HRB
SKU-GALV-10 | Lámina Galvanizada Calibre 10 | Galvanizada | ASTM A653 CS Tipo B | 0.138 | -0.008 | 0.008 | 48 | -0.125 | 0.125 | 120 | -0.25 | 0.25 | 0.6 | 0.6 | No | 75
SKU-GALV-12 | Lámina Galvanizada Calibre 12 | Galvanizada | ASTM A653 CS Tipo B | 0.108 | -0.008 | 0.008 | 48 | -0.125 | 0.125 | 120 | -0.25 | 0.25 | 0.6 | 0.6 | No | 75
SKU-GALV-14 | Lámina Galvanizada Calibre 14 | Galvanizada | ASTM A653 CS Tipo B | 0.079 | -0.008 | 0.008 | 48 | -0.12 | 0.12 | 120 | -0.25 | 0.25 | 0.6 | 0.6 | No | 75
SKU-GALV-16 | Lámina Galvanizada Calibre 16 | Galvanizada | ASTM A653 CS Tipo B | 0.064 | -0.008 | 0.008 | 48 | -0.12 | 0.12 | 120 | -0.25 | 0.25 | 0.6 | 0.6 | No | 75
SKU-DECP-12 | Lámina Decapada Calibre 12 | Decapada | SAE 1008 CS | 0.105 | -0.008 | 0.008 | 48 | -0.125 | 0.125 | 120 | -0.25 | 0.25 | 0 | 0 | Sí | 65
SKU-DECP-14 | Lámina Decapada Calibre 14 | Decapada | SAE 1008 CS | 0.075 | -0.008 | 0.008 | 48 | -0.125 | 0.125 | 120 | -0.25 | 0.25 | 0 | 0 | Sí | 65
SKU-DECP-16 | Lámina Decapada Calibre 16 | Decapada | SAE 1008 CS | 0.06 | -0.008 | 0.008 | 48 | -0.125 | 0.125 | 120 | -0.25 | 0.25 | 0 | 0 | Sí | 65