## Incoming_Mediciones
No_Atado | Calibre | Galvanizado_o_Decapado | Espesor_Medido_1_in | Espesor_Medido_2_in | Espesor_Medido_3_in | Cantidad_Hojas | Peso_Total_Kg | Num_Colada | Lote_Heat | Observaciones
AT-T-GALV-10-01 | CAL 10 | Galvanizado | 0.1485 | 0.1492 | 0.148 | 90 | 2400 | COL-3331 | HEAT-333 | Fuera de tolerancia de espesor superior al límite.
AT-T-GALV-10-02 | CAL 10 | Galvanizado | 0.1385 | 0.1378 | 0.139 | 80 | 2480 | COL-3332 | HEAT-333 | Atado de control correcto.