## Incoming_Mediciones
|  |  | HOJA 1 |  |  | HOJA 2 |  |  | HOJA 3 |  |  | HOJA 4
No_Atado | Calibre | Galvanizado_o_Decapado | Espesor_1 | Espesor_2 | Espesor_3 | Espesor_4 | Espesor_5 | Espesor_6 | Espesor_7 | Espesor_8 | Espesor_9 | Espesor_4 | Espesor_5 | Espesor_6 | Cantidad_Hojas | Peso_Total_Kg | Num_Colada | Lote_Heat | Observaciones
ACEROMEX 01 | CAL 16 | Decapado | 0.059 | 0.059 | 0.06 | 0.059 | 0.059 | 0.059 | 0.059 | 0.06 | 0.059 | 0.059 | 0.06 | 0.06 | 45 | 2029 | COL-2603210220 | LOT-23587 | Material con daños en el acabado (óxido)
ACEROMEX 02 | CAL 16 | Decapado | 0.059 | 0.06 | 0.059 | 0.059 | 0.059 | 0.06 | 0.059 | 0.059 | 0.059 | 0.06 | 0.059 | 0.059 | 45 | 2029 | COL-2603210220 | LOT-23587 | Excelente estado superficial